## 20 (hidden)
单根钢筋植筋锚固的承载力设计值应符合下列规定(GB50367)：
Ld ≥ ψN*ψae*Ls ＝ |  | 382.8 | 植筋锚固深度设计值，单位mm。(当d取值1时，ld项数值表示n倍d植锚深度)
Ls = 0.2*aspt*d*fy/fbd ＝ |  | 348 | 植筋基本锚固深度，单位mm。(当d取值1时，ls项数值表示n倍d植锚深度)
ψN ＝ | 1.1 | 考虑各种因素对植筋受拉承载力影响而需加大锚固深度的修正系数： 按GB50367-2006混凝土结构加固设计规范 Page79 第12.2.5条确定。 ψN = ψbr * ψw * ψT 。
ψbr ＝ | 1 | 考虑结构构件受力状态对承载力影响的系数： 当为悬臂结构构件时，ψbr＝1.5； 当为非悬挑的重要构件接长时，ψbr＝1.15； 当为其他构件时，ψbr＝1.0。
ψw ＝ | 1.1 | 混凝土孔壁潮湿影响系数： 对耐潮湿型胶粘剂，按产品说明书的规定值采用，但不得低于1.1。
ψT ＝ | 1 | 使用环境的温度（T）影响系数： 当T≤600C时，取ψT ＝1.0； 当600C＜T≤800C时，应采用耐中温胶粘剂，并应按产品说明书规定的ψT值采用； 当T＞800C时，应采用耐高温胶粘剂，并应采取有效的隔热措施。
ψae ＝ | 1 | 考虑植筋位移延性要求的修正系数： 当混凝土强度等级低于C30时，对6度区及7度区一、二类场地，取ψae＝1.1； 对7度区三、四类场地及8度区，取ψae＝1.25； 当混凝土强度高于C30时，取ψae＝1.0。
aspt ＝ | 1 | 为防止混凝土劈裂引用的计算系数： 按GB50367-2006混凝土结构加固设计规范 Page78 表12.2.3确定。
fy ＝ | 435 | 植筋用钢筋的抗拉强度设计值 , fyHRB500 = 435 N/mm 。
d ＝ | 20 | 植筋钢筋直径，单位mm。(当d取值1时，ld项数值表示n倍d植锚深度)
fbd ＝ | 5 | 植筋用胶粘剂的粘结强度设计值： 按GB50367-2006混凝土结构加固设计规范 Page79 表12.2.4 确定。
表12.2.3 考虑混凝土劈裂影响的计算系数aspt
砼保护层厚度c(mm) |  | 25 |  | 30 |  | 35 | 40
箍筋设置情况 | 直径Φ(mm) | 6 | 8或10 | 6 | 8或10 | ≥6 | ≥6
| 间距s(mm) | 在植筋锚固深度范围内，s不应大于100mm
植筋直径d(mm) | ≤20 | 1 |  | 1 |  | 1 | 1
| 25 | 1.1 | 1.05 | 1.05 | 1 | 1 | 1
| 32 | 1.25 | 1.15 | 1.15 | 1.1 | 1.1 | 1.05
注：当植筋直径介于表列数值之间时，可按线性内插法确定aspt
表 12.2.4 粘结强度设计值 fbd
胶粘剂等级 | 构造条件 |  | 混凝土强度等级
|  |  | C20 | C25 | C30 | C40 | ≥C60
A级胶或B级胶 | S1≥5d, S2≥2.5d |  | 2.3 | 2.7 | 3.7 | 4 | 4.5
A级胶 | S1≥6d, S2≥3.0d |  | 2.3 | 2.7 | 4 | 4.5 | 5
| S1≥7d, S2≥3.5d |  | 2.3 | 2.7 | 4.5 | 5 | 5.5
植筋构造规定：
当按构造要求植筋时，其最小锚固长度lmin应符合下列构造要求：
1. | 受拉钢筋锚固：max(0.3Ls;10d;100mm) = |  |  | 200 | （当d取值1时，此数值请调整。常取0.3Ls）
2. | 受压钢筋锚固：max(0.6Ls;10d;100mm) = |  |  | 208.8 | （当d取值1时，此数值请调整。常取0.3Ls）
注： | 对悬挑结构、构件尚应乘以1.5的修正系数。

## 25 (hidden)
单根钢筋植筋锚固的承载力设计值应符合下列规定(GB50367)：
Ld ≥ ψN*ψae*Ls ＝ |  | 478.5 | 植筋锚固深度设计值，单位mm。(当d取值1时，ld项数值表示n倍d植锚深度)
Ls = 0.2*aspt*d*fy/fbd ＝ |  | 435 | 植筋基本锚固深度，单位mm。(当d取值1时，ls项数值表示n倍d植锚深度)
ψN ＝ | 1.1 | 考虑各种因素对植筋受拉承载力影响而需加大锚固深度的修正系数： 按GB50367-2006混凝土结构加固设计规范 Page79 第12.2.5条确定。 ψN = ψbr * ψw * ψT 。
ψbr ＝ | 1 | 考虑结构构件受力状态对承载力影响的系数： 当为悬臂结构构件时，ψbr＝1.5； 当为非悬挑的重要构件接长时，ψbr＝1.15； 当为其他构件时，ψbr＝1.0。
ψw ＝ | 1.1 | 混凝土孔壁潮湿影响系数： 对耐潮湿型胶粘剂，按产品说明书的规定值采用，但不得低于1.1。
ψT ＝ | 1 | 使用环境的温度（T）影响系数： 当T≤600C时，取ψT ＝1.0； 当600C＜T≤800C时，应采用耐中温胶粘剂，并应按产品说明书规定的ψT值采用； 当T＞800C时，应采用耐高温胶粘剂，并应采取有效的隔热措施。
ψae ＝ | 1 | 考虑植筋位移延性要求的修正系数： 当混凝土强度等级低于C30时，对6度区及7度区一、二类场地，取ψae＝1.1； 对7度区三、四类场地及8度区，取ψae＝1.25； 当混凝土强度高于C30时，取ψae＝1.0。
aspt ＝ | 1 | 为防止混凝土劈裂引用的计算系数： 按GB50367-2006混凝土结构加固设计规范 Page78 表12.2.3确定。
fy ＝ | 435 | 植筋用钢筋的抗拉强度设计值 , fyHRB500 = 435 N/mm 。
d ＝ | 25 | 植筋钢筋直径，单位mm。(当d取值1时，ld项数值表示n倍d植锚深度)
fbd ＝ | 5 | 植筋用胶粘剂的粘结强度设计值： 按GB50367-2006混凝土结构加固设计规范 Page79 表12.2.4 确定。 | [5 empty] | 该值的取值按照C35混凝土，S1≥7d, S2≥3.5d来取值的
表12.2.3 考虑混凝土劈裂影响的计算系数aspt
砼保护层厚度c(mm) |  | 25 |  | 30 |  | 35 | 40
箍筋设置情况 | 直径Φ(mm) | 6 | 8或10 | 6 | 8或10 | ≥6 | ≥6
| 间距s(mm) | 在植筋锚固深度范围内，s不应大于100mm
植筋直径d(mm) | ≤20 | 1 |  | 1 |  | 1 | 1
| 25 | 1.1 | 1.05 | 1.05 | 1 | 1 | 1
| 32 | 1.25 | 1.15 | 1.15 | 1.1 | 1.1 | 1.05
注：当植筋直径介于表列数值之间时，可按线性内插法确定aspt
表 12.2.4 粘结强度设计值 fbd
胶粘剂等级 | 构造条件 |  | 混凝土强度等级
|  |  | C20 | C25 | C30 | C40 | ≥C60
A级胶或B级胶 | S1≥5d, S2≥2.5d |  | 2.3 | 2.7 | 3.7 | 4 | 4.5
A级胶 | S1≥6d, S2≥3.0d |  | 2.3 | 2.7 | 4 | 4.5 | 5
| S1≥7d, S2≥3.5d |  | 2.3 | 2.7 | 4.5 | 5 | 5.5
植筋构造规定：
当按构造要求植筋时，其最小锚固长度lmin应符合下列构造要求：
1. | 受拉钢筋锚固：max(0.3Ls;10d;100mm) = |  |  | 250 | （当d取值1时，此数值请调整。常取0.3Ls）
2. | 受压钢筋锚固：max(0.6Ls;10d;100mm) = |  |  | 261 | （当d取值1时，此数值请调整。常取0.3Ls）
注： | 对悬挑结构、构件尚应乘以1.5的修正系数。

## 32 (hidden)
单根钢筋植筋锚固的承载力设计值应符合下列规定(GB50367)：
Ld ≥ ψN*ψae*Ls ＝ |  | 673.728 | 植筋锚固深度设计值，单位mm。(当d取值1时，ld项数值表示n倍d植锚深度)
Ls = 0.2*aspt*d*fy/fbd ＝ |  | 612.48 | 植筋基本锚固深度，单位mm。(当d取值1时，ls项数值表示n倍d植锚深度)
ψN ＝ | 1.1 | 考虑各种因素对植筋受拉承载力影响而需加大锚固深度的修正系数： 按GB50367-2006混凝土结构加固设计规范 Page79 第12.2.5条确定。 ψN = ψbr * ψw * ψT 。
ψbr ＝ | 1 | 考虑结构构件受力状态对承载力影响的系数： 当为悬臂结构构件时，ψbr＝1.5； 当为非悬挑的重要构件接长时，ψbr＝1.15； 当为其他构件时，ψbr＝1.0。
ψw ＝ | 1.1 | 混凝土孔壁潮湿影响系数： 对耐潮湿型胶粘剂，按产品说明书的规定值采用，但不得低于1.1。
ψT ＝ | 1 | 使用环境的温度（T）影响系数： 当T≤600C时，取ψT ＝1.0； 当600C＜T≤800C时，应采用耐中温胶粘剂，并应按产品说明书规定的ψT值采用； 当T＞800C时，应采用耐高温胶粘剂，并应采取有效的隔热措施。
ψae ＝ | 1 | 考虑植筋位移延性要求的修正系数： 当混凝土强度等级低于C30时，对6度区及7度区一、二类场地，取ψae＝1.1； 对7度区三、四类场地及8度区，取ψae＝1.25； 当混凝土强度高于C30时，取ψae＝1.0。
aspt ＝ | 1.1 | 为防止混凝土劈裂引用的计算系数： 按GB50367-2006混凝土结构加固设计规范 Page78 表12.2.3确定。
fy ＝ | 435 | 植筋用钢筋的抗拉强度设计值 , fyHRB500 = 435 N/mm 。
d ＝ | 32 | 植筋钢筋直径，单位mm。(当d取值1时，ld项数值表示n倍d植锚深度)
fbd ＝ | 5 | 植筋用胶粘剂的粘结强度设计值： 按GB50367-2006混凝土结构加固设计规范 Page79 表12.2.4 确定。 | [5 empty] | 该值的取值按照C35混凝土，S1≥7d, S2≥3.5d来取值的
表12.2.3 考虑混凝土劈裂影响的计算系数aspt
砼保护层厚度c(mm) |  | 25 |  | 30 |  | 35 | 40
箍筋设置情况 | 直径Φ(mm) | 6 | 8或10 | 6 | 8或10 | ≥6 | ≥6
| 间距s(mm) | 在植筋锚固深度范围内，s不应大于100mm
植筋直径d(mm) | ≤20 | 1 |  | 1 |  | 1 | 1
| 25 | 1.1 | 1.05 | 1.05 | 1 | 1 | 1
| 32 | 1.25 | 1.15 | 1.15 | 1.1 | 1.1 | 1.05
注：当植筋直径介于表列数值之间时，可按线性内插法确定aspt
表 12.2.4 粘结强度设计值 fbd
胶粘剂等级 | 构造条件 |  | 混凝土强度等级
|  |  | C20 | C25 | C30 | C40 | ≥C60
A级胶或B级胶 | S1≥5d, S2≥2.5d |  | 2.3 | 2.7 | 3.7 | 4 | 4.5
A级胶 | S1≥6d, S2≥3.0d |  | 2.3 | 2.7 | 4 | 4.5 | 5
| S1≥7d, S2≥3.5d |  | 2.3 | 2.7 | 4.5 | 5 | 5.5
植筋构造规定：
当按构造要求植筋时，其最小锚固长度lmin应符合下列构造要求：
1. | 受拉钢筋锚固：max(0.3Ls;10d;100mm) = |  |  | 320 | （当d取值1时，此数值请调整。常取0.3Ls）
2. | 受压钢筋锚固：max(0.6Ls;10d;100mm) = |  |  | 367.488 | （当d取值1时，此数值请调整。常取0.3Ls）
注： | 对悬挑结构、构件尚应乘以1.5的修正系数。

## 植筋长度计算
单根钢筋植筋锚固深度计算 | [12 empty] | 砼强度等级 | 抗震设防烈度 | 场地类别 | 混凝土保护层厚度（mm）
Ld ≥ ψN*ψae*Ls ＝ |  | 499.60416 | 植筋锚固深度设计值，单位mm。
Ls = 0.2*aspt*d*fy/fbd ＝ |  | 359.04 | 植筋基本锚固深度，单位mm。 | [9 empty] | C15 | 6 | Ⅰ | 25 | 是 | 受拉钢筋
ψN ＝ | 1.265 | 考虑各种因素对植筋受拉承载力影响而需加大锚固深度的修正系数： 按《混凝土结构加固设计规范》GB50367-2013Page130第15.2.5条确定。 ψN = ψbr * ψw * ψT | [7 empty] | 30 |  |  | C20 | 7 | Ⅱ | 30 | 否 | 受压钢筋
混凝土强度 | C30 | 抗震设防烈度 | 6 | [6 empty] | 110 | 132 | 154 | C25 | 8 | Ⅲ | 35
混凝土保护层厚度（mm） | 30 | 场地类别 | Ⅳ | [6 empty] | 55 | 66 | 77 | C30 |  | Ⅳ | 40
箍筋直径ф（mm） | 6 | 箍筋间距s（mm） | 100 | [9 empty] | C35 |  |  | 45
ψbr ＝ | 1.15 | 考虑结构构件受力状态对承载力影响的系数： 当为悬臂结构构件时，ψbr＝1.5； 当为非悬挑的重要构件接长时，ψbr＝1.15； 当为其他构件时，ψbr＝1.0。 | [10 empty] | C40 |  |  | 50
ψw ＝ | 1.1 | 混凝土孔壁潮湿影响系数： 对耐潮湿型胶粘剂，按产品说明书的规定值采用，但不得低于1.1。 | [10 empty] | C45
ψT ＝ | 1 | 使用环境的温度（T）影响系数： 当T≤600C时，取ψT ＝1.0； 当600C＜T≤800C时，应采用耐中温胶粘剂，并应按产品说明书规定的ψT值采用； 当T＞800C时，应采用耐高温胶粘剂，并应采取有效的隔热措施。 | [10 empty] | C50
ψae ＝ | 1.1 | 考虑植筋位移延性要求的修正系数： 当混凝土强度等级不高于C30时，对6度区及7度区一、二类场地，取ψae＝1.1； 对7度区三、四类场地及8度区，取ψae＝1.25； 当混凝土强度高于C30时，取ψae＝1.0。 | [10 empty] | C55
aspt ＝ | 1.02 | 为防止混凝土劈裂引用的计算系数： 按GB50367-2013混凝土结构加固设计规范 Page129 表15.2.3确定。 | [10 empty] | C60
fy ＝ | 360 | 植筋用钢筋的抗拉强度设计值 , fyHRB400 = 360 N/mm 。 | [10 empty] | C65
d ＝ | 22 | 植筋钢筋直径，单位mm。 | [10 empty] | C70
植筋间距s1（mm）= | 154 | s1≥5d，满足构造要求 | [10 empty] | C75
植筋边距s2（mm）= | 77 | s2≥2.5d，满足构造要求 | [10 empty] | C80
是否采用快固型胶粘剂 | 否 | 当基材混凝土强度等级大于C30，且采用快固型胶粘剂时，其粘结抗剪强度设计值fbd应乘以调整系数0.8
fbd ＝ | 4.5 | 植筋用胶粘剂的粘结强度设计值：按GB50367-2013混凝土结构加固设计规范 Page129 表15.2.4 确定。
注：1、计算公式详见《混凝土结构加固设计规范》GB50367-2013第127~132页
2、本计算表适用于A级胶
植筋构造规定：
植筋类型 | 受拉钢筋 | 是否为悬挑结构 |  | 否
植筋最小锚固长度（mm） |  |  | 220
用于植筋的钢筋混凝土构件，其最小厚度hmin应符合下式规定：
hmin≥Ld+2D= |  | 555.60416 | 用于植筋的钢筋混凝土构件最小厚度，单位mm
D= |  | 28 | 植筋钻孔直径，单位mm
植筋锚固深度设计值：
Ld= | 499.60416 | 单根钢筋植筋锚固长度，取设计值与构造规定两者大值，单位mm。
Ld/d= | 22.70928 | 植筋锚固深度设计值与植筋直径的倍数关系
当按构造要求植筋时，其最小锚固长度lmin应符合下列构造要求：
1. | 受拉钢筋锚固：max(0.3Ls;10d;100mm) = |  |  | 220 | （当d取值1时，此数值请调整。常取0.3Ls）
2. | 受压钢筋锚固：max(0.6Ls;10d;100mm) = |  |  | 220 | （当d取值1时，此数值请调整。常取0.3Ls）
注： | 对悬挑结构、构件尚应乘以1.5的修正系数。
表15.2.3 考虑混凝土劈裂影响的计算系数aspt
砼保护层厚度c(mm) |  | 25 |  | 30 |  | 35 | 40 |  | 表15.3.5 植筋直径与对应的钻孔直径设计值
箍筋设置情况 | 直径Φ(mm) | 6 | 8或10 | 6 | 8或10 | ≥6 | ≥6 | 钢筋直径d（mm） | 钻孔直径设计值D（mm）
| 间距s(mm) | 在植筋锚固深度范围内，s不应大于100mm | [5 empty] | 12 | 15
植筋直径d(mm) | ≤20 | 1 |  | 1 |  | 1 | 1 | 14 | 18
| 25 | 1.1 | 1.05 | 1.05 | 1 | 1 | 1 | 16 | 20
| 32 | 1.25 | 1.15 | 1.15 | 1.1 | 1.1 | 1.05 | 18 | 22
注：当植筋直径介于表列数值之间时，可按线性内插法确定aspt | [7 empty] | 20 | 25
[8 empty] | 22 | 28
表 15.2.4 粘结强度设计值 fbd | [7 empty] | 25 | 32 |  |  |  |  | 植筋直径 | aspt
胶粘剂等级 | 构造条件 |  | 混凝土强度等级 |  |  |  |  | 28 | 35 |  |  |  | 植筋直径 | 20 | 1
|  |  | C20 | C25 | C30 | C40 | ≥C60 | 32 | 40 |  |  |  | 植筋直径 | 25 | 1.05
A级胶或B级胶 | S1≥5d, S2≥2.5d |  | 2.3 | 2.7 | 3.7 | 4 | 4.5 | [5 empty] | 植筋直径 | 22 | 1.02
A级胶 | S1≥6d, S2≥3.0d |  | 2.3 | 2.7 | 4 | 4.5 | 5
| S1≥7d, S2≥3.5d |  | 2.3 | 2.7 | 4.5 | 5 | 5.5
砼强度
[12 empty] | C35 | C45 | C50 | C55
[11 empty] | S1≥5d, S2≥2.5d | 3.85 | 4.125 | 4.25 | 5.375
[11 empty] | S1≥6d, S2≥3.0d | 4.25 | 4.625 | 4.75 | 4.875
[11 empty] | S1≥7d, S2≥3.5d | 4.75 | 5.125 | 5.25 | 5.375
4.5